## Sheet1
宁波三和壳体公司零部件检验指导书 | [7 empty] | 文件版本：A0
文件编号：
修订日期：2010.7.5
零件型号 |  | 27-49-2A |  | 零件名称 |  | 上盖 | 样件 试生产 生产
检验前准备工量具 |  |  | 卡尺、色差仪、27-49-1A、27-49-2A
序号 | 检验项目和要求 |  |  |  | 图示 |  |  | 检验方法 | 频率
1 | 零件材料 |  |  |  | 按订单要求 |  |  |  | 每批次
2 | 零件颜色 |  |  |  | 按订单要求 |  |  | 色差仪 | 2小时
3 | 无明显缺陷：飞边、收缩、顶白、缺料、表面拉伤、变形 |  |  |  | 对比样品 |  |  | 目测 | 2小时
4 | 内部16个螺柱高度为6.5±0.1mm | [6 empty] | 卡尺 | 2小时
5 | 内部4个螺柱高度为22±0.1mm | [6 empty] | 卡尺 | 2小时
6 | 内部12个螺柱高度为14.1±0.1mm | [6 empty] | 卡尺 | 2小时
7 | 检验时注意和27-49-2的区别，27-49-2A多了箭头指处的孔,27-49-2则没有孔 | [6 empty] | 目测 | 每批次
8 | 与27-49-1A试装配是否良好 | [6 empty] | 试装 | 2小时
编制/日期 |  | 熊小花 |  | 审核/日期 |  |  | 批准/日期